## ГОСТ 14918-80
ГОСТ 14918-80
Прокат стальной оцинкованный
Прокат оцинкованный изготавливается в соответствии с ГОСТ 14918-80.
Прокат оцинкованный подразделяют:
По назначению на группы:
для холодной штамповки – ХШ
для холодного профилирования – ХП
под покраску (дрессированная) – ПК
общего назначения – ОН
По способности к вытяжке (сталь группы ХШ) на категории:
нормальной вытяжки – Н
глубокой вытяжки – Г
весьма глубокой вытяжки – ВГ
По равномерности толщины цинкового покрытия:
с нормальной разнотолщинностью – НР
с уменьшенной разнотолщинностью – УР
В зависимости от толщины покрытия оцинкованная сталь делится на 3 класса в соответствии с таблицей:
Класс толщины | Масса покрытия, нанесенного с двух сторон, г | Толщина покрытия, мкм
П (повышенный) | от 570 до 855 | от 40 до 60
1 | от 258 до 570 | от 18 до 40
2 | от 142,5 до 258 | от 10 до 18
По согласованию с потребителем оцинкованная сталь может изготовляться:
с узором кристаллизации – КР
без узора кристаллизации – МТ
Оцинкованную сталь изготовляют шириной от 710 до 1800 мм включительно, толщиной от 0,5 до 2,5 мм включительно из углеродистой холоднокатаной рулонной стали. Для цинкования применяют цинк марок Ц0 и Ц1 с добавлением в ванну алюминия, свинца и других металлов. Допускается легирование свинцом за счет введения цинка марки Ц2. Для защиты поверхности от коррозии производится консервация: пассивирование, промасливание или пассивирование и промасливание. По требованию потребителя оцинкованную сталь не консервируют