## ГОСТ 16523-97
ГОСТ 16523-97
Прокат тонколистовой из углеродистой стали качественной и обыкновенного качества общего назначения
Прокат подразделяют:
по способу производства:
горячекатаный;
холоднокатаный;
по нормируемым характеристикам на категории 1, 2, 3, 4, 5, 6.
по качеству отделки поверхности:
холоднокатаный:
особо высокой отделки- I;
высокой отделки- II;
повышенной отделки- III ( IIIа, IIIб);
горячекатаный:
повышенной отделки-III;
обычной отделки-IV;
по способности к вытяжке (холоднокатаный прокат):
глубокой - Г;
нормальной - Н.
Прокат обозначают:
из углеродистой стали обыкновенного качества - ОК;
из углеродистой качественной стали - К.
Таблица соответствие группы прочности и марки стали
Группа прочности | Временное сопротивление Н/мм2 (кг/мм2) | Марка стали
К260В | 260-380 | 08кп
К270В | 270-410 | 08пс, 08, 10кп, 10
К310В | 310-440 | 15, 15пс
К330В | 330-460 | 15, 20кп
К 350В | 350-500 | 20пс, 20
К390В | 390-590 | 25, 30
К490В | 490-720 | 35, 40, 45, 50
ОК300В | 300-480 | Ст1, Ст2 (всех степеней раскисления)
ОК360В | 360-530 | Ст3 (всех степеней раскисления)
ОК370В | 370-530 | Ст3пс, Ст3сп
ОК400В | 400-680 | Ст4 (всех степеней раскисления), Ст5пс, Ст5сп
Марку стали устанавливает изготовитель.
категория проката в зависимости от нормируемых характеристик
Категория | Нормируемая характеристика
1 | Испытание на изгиб
2 | Испытание на вытяжку сферической лунки
3 | Испытание на изгиб и на вытяжку сферической лунки
4 | Испытание механических свойств
5 | Испытание механических свойств и на изгиб
6 | Испытание механических свойств, на вытяжку сферической лунки и на изгиб
Горячекатаный прокат изготовляют термически обработанным, холоднокатаный - термически обработанным и дрессированным.
Горячекатаный прокат изготовляют как с травленой, так и с нетравленой поверхностью.
Характеристики и нормы, устанавливаемые потребителем, оговариваются при оформлении заказа.
Маркировка проката должна содержать группу прочности по минимальному значению временного сопротивления, группу отделки поверхности, размер проката, способность к вытяжке.