## ГОСТ 19281-89
ГОСТ 19281-89
Прокат стальной повышенной прочности
Стандарт распространяется на толстолистовой, широкополосный универсальный, фасонный, сортовой прокат и гнутые профили из стали повышенной прочности, применяемые для сварных, клепанных или болтовых конструкций и используемые в изделиях, в основном, без дополнительной термической обработки.
Прокат изготовляют классов прочности 265, 295, 315, 325, 345, 355, 375, 390, и 440.
В горячекатаном, термообработанном состоянии или после контролируемой прокатки в соответствии с заказом.
Поверхность, требования к кромкам и концам проката должны соответствовать:
листового - ГОСТ 14637, сортового и фасонного - ГОСТ 535.
соответствие марок стали сортового, листового и фасонного проката классу прочности
Класс прочности | Толщина проката | Марки стали, обеспечивающие класс прочности | Марки стали при упрочняющей обработке
265 | до 20 | Ст3сп | -
| от 20 до 100 включ. | 09Г2С
295 | До 20 | 09Г2 | Ст3сп*
| Св. 20 до 32 включ. | 09Г2С, 09Г2 | -
| Св. 32 до 100 включ. | 10Г2С1 | -
325 | До 20 включ. | 09Г2С | Ст3сп*
| До 32 включ. | 14Г2, 15ГФ, 15ХСНД | -
| Св. 10 до 60 включ. | 10Г2С1 | -
345 | До 10 включ. | 09Г2С, 10Г2С1, | 09Г2*, Ст3сп*
10ХСДП, 15ХСНД
| От 10 до 20 | 15ГФ | Ст3сп*
375 | До10 включ. | 15ГФ, 10Г2Б | -
390 | До 15 включ. | 10ХСНД | -
| До 20 включ. | 15Г2СФ | -
* Регламентируемая или контролируемая прокатка или ускоренное охлаждение.
Таблица: соответствие марки стали для листового, широкополосного универсального проката и гнутых профилей классу прочности
Класс прочности | Толщина проката | Марки стали, обеспечивающие класс прочности | Марки стали при упрочняющей обработке
265 | До 20 включ. | Ст3сп | -
| От 20 до 160 включ. | 09Г2С | -
295 | До 20 | 09Г2 | Ст3сп*
| Св. 20 до 32 включ. | 09Г2С, 09Г2, 16ГС | -
| Св. 32 до 100 включ | 10Г2С1 | -
315 | До 20 включ. | 12ГС | Ст3сп*
| До 32 включ. | 16ГС | Ст3сп*
| Св. 10 до 60 включ. | 10Г2С1 | 09Г2С*, 17Г1С*
325 | До 10 | 16ГС | Ст3сп*
| От 10 до 20 включ. | 09Г2С, 17ГС, 10Г2С1 | Ст3сп*
| Св 20 до 32 включ. | 15ГФ | -
| Св 20 до 32 включ. | 14Г2 | -
| От 20 до 60 включ. | 10Г2С1 | 17Г1С*
345 | До 10 | 09Г2С, 17ГС, 10ХНДП, | Ст3сп*
10Г2С1, 14ХГС
| От 10 до 20 включ. | 15ГФ, 17Г1С | Ст3сп*
| до 32 включ | 15ХСНД | 17Г1С*
355 | До 5 | 10Г2С1 | -
| До 10 | 17Г1С | -
| От 10 до 20 включ. | 15ГФ | 17Г1С
375 | До 10 | 15ГФ, 10Г2Б | -
| От 10 до 32 | 14Г2АФ | 09Г2С*
| От 32 до 50 включ. | 14Г2АФ | 17Г1С**
390 | До 10 включ. | 12Г2Б | -
| До 32 включ. | 15Г2АФДпс, 15Г2СФ | 14Г2**, 10Г2С1**
| До 40 включ | 10ХСНД | -
| До 50 включ | 14Г2АФ | -
| Св 32 до 50 включ. | 16Г2АФ | -
440 | До 32 включ. | 16Г2Ф, 18Г2АФпс | -
* Регламентируемая или контролируемая прокатка или ускоренное охлаждение.
** Закалка плюс отпуск.
В зависимости от требований к испытаниям на ударный изгиб прокат изготовляют по категориям в соответствии с таблицей:
Нормируемая | Категория
характеристика | 1 | 2 | 3 | 4 | 5 | 6 | 7 | 8 | 9 | 10 | 11 | 12 | 13 | 14 | 15
Ударная вязкость | + | [8 empty] | +
при +20 C
Ударная вязкость после |  | + | [7 empty] | + | + | + | + | + | +
механического старения
Ударная вязкость КСU |  |  | + | [7 empty] | +
при - 20 С
- 40 С |  |  |  | + | [7 empty] | +
- 50 С |  |  |  |  | + | [7 empty] | +
- 60 С | [5 empty] | + | [7 empty] | +
- 70 С | [6 empty] | + | [7 empty] | +
Ударная вязкость КСV | [7 empty] | +
при 0 С
- 20 С | [8 empty] | +