## ГОСТ 82-70
ГОСТ 82-70
Разработан Государственным
комитетом РФ по стандартизации
и метрологии
ОКП 09 7100
ПРОКАТ СТАЛЬНОЙ ГОРЯЧЕКАТАНЫЙ ШИРОКОПОЛОСНЫЙ УНИВЕРСАЛЬНЫЙ
Сортамент
Universal hot-rolled steel wide strips.
Dimensions
1. Настоящий стандарт распространяется на горячекатаный широкополосный прокат шириной от 200 до 1050 мм и толщиной от 6 до 60 мм, прокатываемый на универсальных станах.
Показатели технического уровня, установленные настоящим стандартом, предусмотрены для высшей и первой категорий качества.
2. Толщина и ширина широкополосного проката должны соответствовать нормам, указанным в таблице. По требованию потребителя допускается изготовление широкополосного проката шириной 160, 170, 180, 190, 350, 440, 550, 580 и 710 мм.
Примечание. При вычислении массы 1 м широкополосного проката (по номинальным размерам) плотность стали принимается равной 7,85 г/см3
1; 2. (Измененная редакция, Изм. № 1, 3, 4).
3. Прокат изготовляют длиной от 5 до 12 м, а по требованию потребителя от 2 до 18 м:
немерной длины;
мерной длины;
кратной мерной длины.
(Измененная редакция, Изм. № 3).
Ширина в мм | Macca 1 м полосы в кг при толщине в мм
| 6 | 7 | 8 | 9 | 10 | 11 | 12 | 14 | 16 | 18 | 20 | 22
200 | 9.42 | 10.99 | 12.56 | 14.13 | 15.7 | 17.27 | 18.84 | 21.98 | 25.12 | 28.26 | 31.4 | 34.54
210 | 9.89 | 11.54 | 13.19 | 14.84 | 16.49 | 18.13 | 19.78 | 23.08 | 26.38 | 29.67 | 32.97 | 36.27
220 | 10.36 | 12.09 | 13.82 | 15.54 | 17.27 | 19 | 20.72 | 24.18 | 27.63 | 31.09 | 34.54 | 37.99
240 | 11.3 | 13.19 | 15.07 | 16.96 | 18.84 | 20.72 | 22.61 | 26.28 | 30.14 | 33.91 | 37.68 | 41.45
250 | 11.78 | 13.74 | 15.7 | 17.66 | 19.63 | 21.59 | 23.55 | 27.48 | 31.4 | 35.33 | 39.25 | 43.18
260 | 12.25 | 14.29 | 16.33 | 18.37 | 20.41 | 22.45 | 24.49 | 28.57 | 32.66 | 36.74 | 40.82 | 44.9
280 | 13.19 | 15.39 | 17.58 | 19.78 | 21.98 | 24.18 | 26.38 | 30.77 | 35.17 | 39.56 | 43.96 | 48.36
300 | 14.13 | 16.49 | 18.84 | 21.2 | 23.55 | 25.91 | 28.26 | 32.97 | 37.68 | 42.39 | 47.1 | 51.81
320 | 15.07 | 17.58 | 20.1 | 22.61 | 25.12 | 27.63 | 30.14 | 35.17 | 40.19 | 45.22 | 50.24 | 55.26
340 | 16.01 | 18.68 | 21.35 | 24.02 | 26.69 | 29.36 | 32.03 | 37.37 | 42.7 | 48.04 | 53.38 | 58.72
360 | 16.96 | 19.78 | 22.61 | 25.43 | 28.26 | 31.09 | 33.91 | 39.56 | 45.22 | 50.87 | 56.52 | 62.17
380 | 17.9 | 20.88 | 23.86 | 26.85 | 29.83 | 32.81 | 35.8 | 41.76 | 47.73 | 53.69 | 59.66 | 65.63
400 | 18.84 | 21.98 | 25.12 | 28.26 | 31.4 | 34.54 | 37.68 | 43.96 | 50.24 | 56.52 | 62.8 | 69.08
420 | 19.78 | 23.08 | 26.38 | 29.67 | 32.97 | 36.27 | 39.56 | 46.16 | 52.75 | 59.35 | 65.94 | 72.53
450 | 21.2 | 24.73 | 28.26 | 31.79 | 35.33 | 38.86 | 42.39 | 49.46 | 56.52 | 63.59 | 70.65 | 77.72
460 | 21.67 | 25.28 | 28.89 | 32.5 | 36.11 | 39.72 | 43.33 | 50.55 | 57.78 | 65 | 72.22 | 79.44
480 | 22.61 | 26.37 | 30.14 | 33.91 | 37.68 | 41.44 | 45.21 | 52.75 | 60.29 | 67.82 | 75.36 | 82.89
500 | 23.55 | 27.48 | 31.4 | 35.33 | 39.25 | 43.18 | 47.1 | 54.95 | 62.8 | 70.65 | 78.5 | 86.35
520 | 24.49 | 28.57 | 32.66 | 36.74 | 40.82 | 44.9 | 48.98 | 57.15 | 65.31 | 73.48 | 81.64 | 89.8
530 | 24.96 | 29.12 | 33.28 | 37.44 | 41.61 | 45.77 | 49.93 | 58.25 | 66.57 | 74.89 | 83.21 | 91.53
560 | 26.37 | 30.77 | 35.17 | 39.56 | 43.96 | 48.35 | 52.75 | 61.54 | 70.33 | 79.12 | 87.92 | 96.71
600 | 28.26 | 32.97 | 37.68 | 42.39 | 47.1 | 51.81 | 56.5 | 65.94 | 75.36 | 84.78 | 94.2 | 103.62
630 | 29.67 | 34.62 | 39.56 | 44.51 | 49.46 | 54.4 | 59.35 | 69.24 | 79.13 | 89.02 | 98.91 | 108.8
650 | 30.62 | 35.72 | 40.82 | 45.92 | 51.03 | 56.13 | 61.23 | 71.44 | 81.64 | 91.85 | 102.05 | 112.26
670 | 31.53 | 36.8 | 42.15 | 47.3 | 52.59 | 57.8 | 63.1 | 73.6 | 84.1 | 94.6 | 105.18 | 115.6
700 | 32.97 | 38.46 | 43.96 | 49.46 | 54.95 | 60.44 | 65.94 | 76.93 | 87.92 | 98.91 | 109.9 | 120.89
750 | 35.33 | 41.21 | 47.1 | 52.99 | 58.88 | 64.76 | 70.65 | 82.43 | 94.2 | 105.9 | 117.75 | 129.53
800 | 37.68 | 43.96 | 50.24 | 56.52 | 62.8 | 69.08 | 75.36 | 87.92 | 100.48 | 113.04 | 125.6 | 138.16
850 | 40.04 | 46.71 | 53.38 | 60.05 | 66.73 | 73.4 | 80.07 | 93.42 | 106.76 | 120.11 | 133.45 | 146.8
900 | 42.39 | 49.46 | 56.52 | 63.59 | 70.65 | 77.72 | 84.78 | 98.91 | 113.04 | 127.17 | 141.3 | 155.43
950 | 44.75 | 52.2 | 59.66 | 67.12 | 72.58 | 82.03 | 89.49 | 104.41 | 119.32 | 134.24 | 149.15 | 164.07
1000 | 47.1 | 54.95 | 62.8 | 70.65 | 78.5 | 86.35 | 94.2 | 109.9 | 125.6 | 141.3 | 157 | 172.7
1050 | 49.46 | 57.7 | 65.94 | 74.18 | 82.43 | 90.67 | 98.91 | 115.4 | 131.88 | 148.37 | 164.85 | 181.34
Продолжение
Ширина в мм | Macca 1 м полосы в кг при толщине в мм
| 25 | 28 | 30 | 32 | 36 | 40 | 45 | 50 | 55 | 60
200 | 39.25 | 43.96 | 47.1 | 50.24 | 56.52 | 62.8 | 70.65 | 78.5 | 86.35 | 94.2
210 | 41.21 | 46.46 | 49.46 | 52.75 | 59.35 | 65.94 | 74.18 | 82.43 | 90.67 | 98.91
220 | 43.18 | 48.36 | 51.81 | 55.26 | 62.17 | 69.08 | 77.72 | 86.35 | 94.98 | 103.62
240 | 47.1 | 52.75 | 56.52 | 60.29 | 67.82 | 75.36 | 84.78 | 94.2 | 103.62 | 113.04
250 | 49.06 | 54.95 | 58.88 | 62.8 | 70.65 | 78.5 | 88.31 | 98.13 | 106.94 | 117.75
260 | 51.03 | 57.15 | 61.23 | 65.31 | 73.48 | 81.64 | 91.85 | 102.05 | 112.55 | 122.46
280 | 54.95 | 61.54 | 65.94 | 70.34 | 79.13 | 87.92 | 98.91 | 109.9 | 120.89 | 131.88
300 | 58.88 | 65.94 | 70.65 | 75.36 | 84.78 | 94.2 | 105.98 | 117.75 | 129.52 | 141.3
320 | 62.8 | 70.34 | 75.36 | 80.38 | 90.43 | 100.48 | 113.04 | 125.6 | 138.16 | 150.72
340 | 66.73 | 74.73 | 80.07 | 85.41 | 96.08 | 106.76 | 120.11 | 133.45 | 146.8 | 160.14
360 | 70.65 | 79.13 | 84.78 | 90.43 | 101.74 | 113.04 | 127.17 | 141.3 | 155.43 | 169.56
380 | 74.58 | 83.52 | 89.49 | 95.46 | 107.39 | 119.32 | 134.24 | 149.15 | 164.06 | 178.98
400 | 78.5 | 87.92 | 94.2 | 100.48 | 113.04 | 125.6 | 141.3 | 157 | 172.7 | 188.4
420 | 82.43 | 92.32 | 98.91 | 105.5 | 118.69 | 131.88 | 148.37 | 164.85 | 181.34 | 197.82
450 | 88.31 | 98.91 | 105.98 | 113.04 | 127.17 | 141.3 | 158.96 | 176.63 | 194.29 | 211.95
460 | 90.28 | 101.11 | 108.33 | 115.55 | 130 | 144.44 | 162.5 | 180.55 | 198.61 | 216.66
480 | 94.2 | 105.5 | 114.04 | 120.55 | 135.65 | 150.72 | 169.56 | 188.4 | 207.24 | 226.18
500 | 98.13 | 109.9 | 117.75 | 125.6 | 141.3 | 157 | 176.63 | 196.25 | 215.88 | 235.5
520 | 102.05 | 114.3 | 122.46 | 130.62 | 146.95 | 163.28 | 183.69 | 204.1 | 224.51 | 244.92
530 | 104.01 | 116.49 | 124.82 | 133.14 | 149.78 | 166.42 | 187.22 | 208.03 | 228.83 | 249.63
560 | 109.9 | 123.08 | 131.88 | 140.67 | 158.25 | 175.84 | 197.82 | 219.8 | 241.78 | 263.76
600 | 117.75 | 131.88 | 141.3 | 150.72 | 169.56 | 188.4 | 211.95 | 235.5 | 259.05 | 282.6
630 | 123.64 | 138.47 | 148.37 | 158.26 | 178.04 | 197.82 | 222.55 | 247.28 | 272 | 296.73
650 | 127.56 | 142.87 | 153.08 | 163.28 | 183.69 | 204.1 | 229.61 | 255.13 | 281.64 | 306.15
670 | 131.5 | 147.4 | 157.78 | 168.4 | 189.4 | 210.36 | 236.7 | 263 | 289.27 | 315.6
700 | 137.38 | 153.86 | 164.86 | 175.84 | 197.82 | 219.8 | 247.28 | 274.75 | 302.22 | 329.7
750 | 147.19 | 164.85 | 176.63 | 188.4 | 211.95 | 235.5 | 264.94 | 294.38 | 323.81 | 353.25
800 | 157 | 175.84 | 188.4 | 200.96 | 226.08 | 251.2 | 282.6 | 314 | 345.4 | 376.8
850 | 166.81 | 186.83 | 200.18 | 213.52 | 240.21 | 266.9 | 300.26 | 333.63 | 366.9 | 400.35
900 | 176.63 | 197.82 | 211.95 | 226.08 | 254.34 | 282.6 | 317.93 | 353.25 | 388.58 | 423.9
950 | 186.44 | 208.81 | 223.73 | 238.64 | 268.47 | 298.3 | 335.59 | 372.88 | 410.16 | 447.45
1000 | 196.25 | 219.8 | 235.5 | 251.2 | 282.6 | 314 | 353.25 | 392.5 | 431.75 | 471
1050 | 206.06 | 230.79 | 247.28 | 263.76 | 296.73 | 329.7 | 370.91 | 412.13 | 453.34 | 494.55
Пример условного обозначения широкополосного универсального проката марки Ст. Зсп, толщиной 20 мм, шириной 500 мм с ребровой кривизной по классу А:
А20х500 ГОСТ 82—70
Полоса ————————————
Ст3сп ГОСТ 14637—69
4, 5. (Исключены, Изм. № 3).
6. Предельные отклонения по размерам широкополосного проката должны соответствовать:
по толщине
толщиной до 20 мм включ.: +0,3 мм;-0,5 мм;
толщиной от 22 до 30 мм включ.: +0,4 мм; -0,6 мм;
толщиной от 32 до 50 мм включ.: +0,5 мм;-0,7 мм;
толщиной от 55 мм и более +0,6 мм;-0,8мм;
по ширине
шириной до 400 мм включ.: +2,0 мм;-2,5 мм;
шириной от 420 до 800 мм включ.: +2,0 мм;-3,0 мм;
шириной от 850 мм и более. +3,0 мм;-4,0 мм;
по длине (мерной и кратной мерной)
толщиной до 12 мм включ: +15 мм;
толщиной от 14 до 25 мм включ: +25 мм;
толщиной от 28 мм и более +35 мм.
(Измененная редакция, Изм. № 3).
7. По ребровой кривизне полосы изготовляют двух классов: повышенной точности изготовления—класс А и обычной точности изготовления—класс Б.
Местная ребровая кривизна, на 1 м длины полосы не должна превышать:
1 мм - для класса А;
2 мм - для класса Б.
Общая кривизна не должна превышать произведения местной кривизны 1 м полосы на длину полосы в метрах. (Измененная редакция, Изм. № 2).
8. Допускаемая выпуклость боковых граней не должна превышать:
3 мм - при толщине полосы до 12 мм включ;
4 мм - при толщине полосы от 14 до 20 мм включ.;
5 мм - при толщине полосы от 22 мм и более.
При этом размеры полосы не должны превышать предельных отклонений по ширине.
9. Неплоскостность широкополосного проката не должна превышать:
для первой категории
0,3% ширины - в поперечном направлении;
0,3% длины - в продольном направлении;
для высшей категории
0,3% ширины - в поперечном направлении;
0,3% длины, но не более 10 мм - в продольном направлении.
10. Косина реза широкополосного проката не должна превышать:
для первой категории
1,5%,ширины - для полос шириной до 500 мм;
1,0% ширины - для полос шириной свыше 500 мм;
для высшей категории
1,5% ширины, но не более 5 мм - для полос шириной до 500 мм;
1,0% ширины - для полос шириной свыше 500 мм.
11. Марки стали и технические требования - по ГОСТ 14637-89, ГОСТ 19281-89, ГОСТ 23570-79, ГОСТ 1577-81, ГОСТ 6713-91, ГОСТ 5521-76, ГОСТ 11269-76.
9-11. (Измененная редакция, Изм. № 3).