## ГОСТ 8240-94
ГОСТ 8240-94
Швеллеры стальные горячекатанные ГОСТ 8240-94 (сортамент)
Настоящий стандарт устанавливает сортамент швеллеров с уклоном внутренних граней полок и швеллеры с параллельными гранями полок.
По точности прокатки швеллеры изготовляют:
повышенной точности-Б;
обычной точности-В.
Предельные отклонения по размерам и форме швеллеров должны соответствовать значениям приведенным в таблице .
Параметр швеллера показатель качества | Размер мм | Предельные отклонения при точности прокатки
|  | повышенной | обычной
Высота h | До 80 включительно | +/- 1,5 | +/- 1,5
Св. 80 до 140 " "140 " 180 "
|  | +/-2,0 | +/-2,0
" 180 " 300 "" 300 " 400"
+/-2,0
|  | +/- 3,0 | +/- 3,0
+/- 3,5
Ширина полки b | До 40 включительно | +/- 1,5 | +/- 1,5
Св. 40 до 58 " " 58 " 70" " 70 " 100"
+/- 2,0
" 100
|  | +/- 2,0 | +/- 2,5
+/-3,0
|  | +/- 3,0 | +/-3,5
Толщина полки t * | До 7,4 включительно Св. 7,4 до 8,1 " | -0.3 | -0.7
| " 8,1 " 9,3" " 9,3 " 10,2 " | -0.4 | -0.7
|  | -0.5 | -0.8
" 10,2 " 11,0 " " 11,0
|  | -0.6 | -0.8
|  | -0.7 | -1
|  | -0.8 | -1
Перекос полки при ширине полки b | До 115 включительно | Не более 0,0125 b | Не более 0,025 b
Прогиб стенки f | До 400 включительно | Не более 0,15 s | Не более 0,25 s
Кривизна швеллера | ---- | Н е более 0,20% длины | Н е более 0,20% длины
Длина | До 8 м | 40 | 40
| Св. 8 м | К допуску +40 прибавлять по 5 мм на каждый метр длины св. 8 м | 80
* Плюсовые отклонения ограничиваются предельными отклонениями по массе.
Притупление наружных углов швеллеров повышенной точности до № 20 не должно превышать 2,2 мм, свыше 20 -- 3мм;
для швеллеров обычной точности --- не контролируется.
Швеллеры изготовляют длиной от 4 до 12 м:
мерной длины;
кратной мерной длины;
немерной длины.
Отклонения по массе 1 м швеллера не должны превышать плюс 3, минус 5%.
Размеры и геометрическую форму швеллера контролируют на расстоянии не менее 500 мм от торца.
Высоту швеллера контролируют в плоскости его стенки.