## ГОСТ 8639-82
ГОСТ 8639-82
Трубы стальные квадратные
Размер стороны: 10 - 120 мм
Толщина стенки: 1 - 9 мм
Предельные отклонения:
по размеру стороны
A 10 - 30 мм: ± 0,3 мм
A 35 - 50 мм: ± 0,4 мм
A 60 - 120 мм: ± 0,8 %
по толщине стенки
электросварные трубы: ± 10%,
холоднодеформированные: ± 12,5 %
Примечания:
1. До размера стороны 40 мм трубы могут выпускаться электросварными
2. Холоднодеформированные трубы производят из сталей марок 10, 20, 35, 45
3. Электросварные трубы производят из сталей марок 08кп, 10, 10пс, 20, Ст2сп, Ст2пс, Ст4сп, Ст4пс, Ст4кп
4. Немерная длина: 1,5 - 9 м; мерная: 5 - 9 м
5. Масса труб вычисляется с помощью трубного калькулятора
6. Бесшовные холоднодеформированные трубы производятся термообработанными. Правка и обрезка концов - по дополнительному соглашению. Трубы с размерами свыше 80х80 мм поставляются без правки и обрезки концов
7. Электросварные трубы производят без термообработки
8. Контроль качества сварного шва осуществляется приборами неразрушающего контроля
Сортамент
Размер стороны, мм | Толщина стенки, мм
| 1 | 1.5 | 2 | 2.5 | 3 | 3.5 | 4 | 5 | 6 | 7 | 8 | 9
10
15
20
25
30
35
40
42
45
50
60
70
80
90
100
110
120
Обозначения в таблице сортамента
Трубы изготовливаются электросварными
Трубы изготовливаются бесшовными и электросварными
Трубы изготовливаются бесшовными
Механические свойства
Марка стали | Временное сопротивление, Н/мм2 (min) | Предел текучести, Н/мм2 (min) | Относительное удлинение, % (min)
10 | 343 | 206 | 24
20 | 412 | 245 | 20
35 | 510 | 294 | 18
45 | 549 | 323 | 14
Химический состав (%, максимум)
марка стали | C | Si | Mn | Cr | Ni | Mo | S | P | Cu | N
08кп | 0,05-0,12 | 0.03 | 0,25-0,50 | 0.1 | - | 0.04 | 0.035 | - | - | 0.006
10 | 0,07-0,14 | 0,17-0,37 | 0,35-0,65 | 0.15 | 0.3 | - | - | - | - | -
10пс | 0,07-0,14 | 0,05-0,17 | 0,35-0,65 | 0.15 | 0.3 | - | 0.04 | 0.035 | 0.3 | -
10кп | 0,07-0,14 | 0.07 | 0,35-0,65 | 0.15 | 0.3 | - | 0.04 | 0.035 | 0.3 | -
20 | 0,17-0,24 | 0,17-0,37 | 0,35-0,65 | 0.25 | 0.25 | - | 0.03 | 0.025 | 0.3 | -
35 | 0,32-0,40 | 0,17-0,37 | 0,50-0,80 | 0.25 | 0.3 | - | 0.04 | 0.035 | 0.3 | -
45 | 0,42-0,45 | 0,17-0,37 | 0,50-0,80 | 0.25 | - | - | 0.04 | 0.035 | - | -
Ст2сп | 0,09-0,15 | 0,15-0,30 | 0,25-0,50 | 0.3 | - | - | 0.05 | 0.04 | - | 0.01
Ст2пс | 0,09-0,15 | 0,05-0,15 | 0,25-0,50 | 0.3 | - | - | 0.05 | 0.04 | - | 0.01
Ст4сп | 0,18-0,27 | 0,15-0,30 | 0,40-0,70 | 0.3 | - | - | 0.05 | 0.04 | - | -
Ст4пс | 0,18-0,27 | 0,05-0,15 | 0,40-0,70 | 0.3 | - | - | 0.05 | 0.04 | - | -
Ст4кп | 0,18-0,27 | 0.05 | 0,40-0,70 | 0.3 | - | - | 0.05 | 0.04 | - | -