## ГОСТ 8645-68
ГОСТ 8645-68
Трубы стальные прямоугольные
Сортамент
Rectangular steel tubes.
Range
Дата введения с 01.01.69
УТВЕРЖДЕН Комитетом стандартов, мер и измерительных приборов при Совете Министров СССР 25 апреля 1968 г.
ПЕРЕИЗДАНИЕ (сентябрь 1987 г.) с Изменениями № 1, 2, утвержденными в апреле 1984 г., феврале 1987 г. (ИУС 8-84, 11-86).
ВЗАМЕН ГОСТ 8645-57
ВНЕСЕНО Изменение № 3, утвержденное постановлением Госстандарта СССР № 878 от 17.06.91, введенное в действие 1.01.92 и опубликованное в ИУС № 9-91.
Изменения внесены юридическим бюро "Кодекс" по тексту ИУС № 9-91
1. Настоящий стандарт распространяется на стальные бесшовные горячекатаные, холоднотянутые и электросварные прямоугольные трубы.
2. Форма и размеры труб должны соответствовать указанным на чертеже и в таблице.
Размеры в мм
|  |  | Площадь сечения, | Масса 1 м, | Момент инерции, см |  | Момент сопротивления, см
мм |  |  | см | кг
15 | 10 | 1 | 0.443 | 0.348 | 0.065 | 0.126 | 0.131 |  | 0.167
|  | 1.5 | 0.621 | 0.488 | 0.082 | 0.16 | 0.164 |  | 0.214
|  | 2 | 0.771 | 0.605 | 0.089 | 0.179 | 0.179 |  | 0.239
20 | 10 | 1 | 0.543 | 0.426 | 0.086 | 0.261 | 0.172 |  | 0.261
|  | 1.5 | 0.771 | 0.605 | 0.109 | 0.344 | 0.218 |  | 0.344
|  | 2 | 0.971 | 0.762 | 0.122 | 0.398 | 0.245 |  | 0.398
| 15 | 1 | 0.643 | 0.505 | 0.224 | 0.352 | 0.298 |  | 0.352
|  | 1.5 | 0.921 | 0.723 | 0.297 | 0.472 | 0.397 |  | 0.472
|  | 2 | 1.17 | 0.919 | 0.35 | 0.561 | 0.466 |  | 0.561
|  | 2.5 | 1.39 | 1.09 | 0.383 | 0.62 | 0.51 |  | 0.62
| 10 | 1 | 0.643 | 0.505 | 0.106 | 0.465 | 0.212 |  | 0.372
|  | 1.5 | 0.921 | 0.723 | 0.137 | 0.623 | 0.237 |  | 0.499
25 |  | 2 | 0.17 | 0.919 | 0.155 | 0.738 | 0.31 |  | 0.59
|  | 2.5 | 1.39 | 1.09 | 0.163 | 0.813 | 0.326 |  | 0.65
| 15 | 1 | 0.743 | 0.583 | 0.273 | 0.609 | 0.364 |  | 0.487
|  | 1.5 | 1.07 | 0.841 | 0.366 | 0.831 | 0.488 |  | 0.665
|  | 2 | 1.37 | 1.08 | 0.435 | 1.003 | 0.58 |  | 0.803
|  | 2.5 | 1.64 | 1.29 | 0.482 | 1.13 | 0.642 |  | 0.904
| 10 | 1 | 0.743 | 0.583 | 0.126 | 0.749 | 0.253 |  | 0.499
|  | 1.5 | 1.07 | 0.841 | 0.164 | 1.02 | 0.328 |  | 0.679
30 |  | 2 | 1.37 | 1.08 | 0.188 | 1.22 | 0.375 |  | 0.816
|  | 2.5 | 1.64 | 1.29 | 0.199 | 1.37 | 0.399 |  | 0.915
|  | 3 | 1.88 | 1.48 | 0.201 | 1.46 | 0.402 |  | 0.977
| 15 | 1 | 0.843 | 0.661 | 0.322 | 0.959 | 0.429 |  | 0.639
|  | 1.5 | 1.22 | 0.959 | 0.435 | 1.32 | 0.58 |  | 0.882
|  | 2 | 1.57 | 1.23 | 0.52 | 1.62 | 0.693 |  | 1.08
|  | 2.5 | 1.89 | 1.48 | 0.58 | 1.85 | 0.774 |  | 1.23
|  | 3 | 2.18 | 1.71 | 0.619 | 2.01 | 0.825 |  | 1.34
|  | 1 | 0.943 | 0.74 | 0.623 | 1.17 | 0.623 |  | 0.78
| 20 | 1.5 | 1.37 | 1.08 | 0.858 | 1.63 | 0.858 |  | 1.08
|  | 2 | 1.77 | 1.39 | 1.05 | 2.01 | 1.05 |  | 1.34
|  | 2.5 | 2.14 | 1.68 | 1.2 | 2.32 | 1.2 |  | 1.55
|  | 3 | 2.48 | 1.95 | 1.31 | 2.56 | 1.31 |  | 1.71
35 | 15 | 1.5 | 1.37 | 1.08 | 0.503 | 1.97 | 0.671 |  | 1.12
|  | 2 | 1.77 | 1.39 | 0.605 | 2.43 | 0.807 |  | 1.39
|  | 2.5 | 2.14 | 1.68 | 0.68 | 2.8 | 0.906 |  | 1.6
|  | 3 | 2.48 | 1.95 | 0.73 | 3.09 | 0.972 |  | 1.76
|  | 3.5 | 2.8 | 2.2 | 0.757 | 3.3 | 1.01 |  | 1.88
| 20 | 1.5 | 1.52 | 1.19 | 0.987 | 2.39 | 0.987 |  | 1.36
|  | 2 | 1.97 | 1.55 | 1.21 | 2.97 | 1.21 |  | 1.7
|  | 2.5 | 2.39 | 1.88 | 1.39 | 3.46 | 1.39 |  | 1.98
|  | 3 | 2.78 | 2.19 | 1.53 | 3.86 | 1.53 |  | 2.2
|  | 3.5 | 3.15 | 2.47 | 1.63 | 4.17 | 1.63 |  | 2.38
| 25 | 1.5 | 1.67 | 1.31 | 1.66 | 2.81 | 1.33 |  | 1.61
|  | 2 | 2.17 | 1.7 | 2.06 | 3.52 | 1.65 |  | 2.01
|  | 2.5 | 2.64 | 2.07 | 2.4 | 4.12 | 1.92 |  | 2.35
|  | 3 | 3.08 | 2.42 | 2.68 | 4.63 | 2.14 |  | 2.64
|  | 3.5 | 3.5 | 2.75 | 2.9 | 5.04 | 2.32 |  | 2.88
| 15 | 2 | 1.97 | 1.55 | 0.69 | 3.46 | 0.92 |  | 1.73
|  | 2.5 | 2.39 | 1.88 | 0.778 | 4.02 | 1.04 |  | 2.01
40 |  | 3 | 2.78 | 2.19 | 0.84 | 4.47 | 1.12 |  | 2.23
|  | 3.5 | 3.15 | 2.47 | 0.876 | 4.82 | 1.17 |  | 2.41
|  | 4 | 3.48 | 2.73 | 0.892 | 5.07 | 1.19 |  | 2.53
| 20 | 2 | 2.17 | 1.7 | 1.37 | 4.18 | 1.37 |  | 2.09
|  | 2.5 | 2.64 | 2.07 | 1.58 | 4.9 | 1.58 |  | 2.45
|  | 3 | 3.08 | 2.42 | 1.75 | 5.5 | 1.75 |  | 2.75
|  | 3.5 | 3.5 | 2.75 | 1.87 | 5.99 | 1.87 |  | 2.99
|  | 4 | 3.88 | 3.05 | 1.96 | 6.37 | 1.96 |  | 3.18
| 25 | 2 | 2.37 | 1.86 | 2.33 | 4.9 | 1.86 |  | 2.45
|  | 2.5 | 2.89 | 2.27 | 2.72 | 5.78 | 1.17 |  | 2.89
|  | 3 | 3.38 | 2.66 | 3.04 | 6.53 | 2.43 |  | 3.26
|  | 3.5 | 3.85 | 3.02 | 3.3 | 7.15 | 2.64 |  | 3.59
|  | 4 | 4.28 | 3.36 | 3.51 | 7.67 | 2.81 |  | 3.83
| 30 | 2 | 2.57 | 2.02 | 3.58 | 5.63 | 2.39 |  | 2.81
|  | 2.5 | 3.14 | 2.47 | 4.22 | 6.66 | 2.81 |  | 3.33
|  | 3 | 3.68 | 2.89 | 4.76 | 7.56 | 3.17 |  | 3.79
|  | 3.5 | 4.2 | 3.3 | 5.22 | 8.32 | 3.48 |  | 4.16
|  | 4 | 4.68 | 3.68 | 5.59 | 8.97 | 3.79 |  | 4.43
-42 | 20 | 2 | 2.25 | 1.77 | 1.44 | 4.74 | 1.44 |  | 2.26
|  | 2.5 | 2.74 | 2.15 | 1.66 | 5.56 | 1.66 |  | 2.65
|  | 3 | 3.2 | 2.52 | 1.84 | 6.26 | 1.84 |  | 2.98
|  | 3.5 | 3.64 | 2.86 | 1.97 | 6.83 | 1.97 |  | 3.25
|  | 4 | 4.04 | 3.17 | 2.06 | 7.29 | 2.06 |  | 3.47
| 30 | 2 | 2.65 | 2.08 | 3.74 | 6.34 | 2.49 |  | 3.02
|  | 2.5 | 3.24 | 2.54 | 4.41 | 7.52 | 2.94 |  | 3.58
|  | 3 | 3.8 | 2.99 | 4.98 | 8.55 | 3.32 |  | 4.07
|  | 3.5 | 4.34 | 3.41 | 5.46 | 9.43 | 3.64 |  | 4.49
|  | 4 | 4.84 | 3.8 | 5.87 | 10.19 | 3.91 |  | 4.85
| 20 | 2 | 2.37 | 1.86 | 1.54 | 5.66 | 1.54 |  | 2.52
|  | 2.5 | 2.89 | 2.27 | 1.78 | 6.67 | 1.78 |  | 2.96
45 |  | 3 | 3.38 | 2.66 | 1.97 | 7.52 | 1.97 |  | 3.34
|  | 3.5 | 3.85 | 3.02 | 2.11 | 8.24 | 2.11 |  | 3.66
|  | 4 | 4.28 | 3.36 | 2.18 | 8.82 | 2.22 |  | 3.92
| 30 | 2 | 2.77 | 2.17 | 3.97 | 7.51 | 2.65 |  | 3.34
|  | 2.5 | 3.39 | 2.66 | 4.69 | 8.93 | 3.13 |  | 3.97
|  | 3 | 3.98 | 3.13 | 5.31 | 10.17 | 3.54 |  | 4.52
|  | 3.5 | 4.55 | 3.57 | 5.83 | 11.26 | 3.89 |  | 5
|  | 4 | 5.08 | 3.99 | 6.63 | 12.19 | 4.18 |  | 5.42
50 | 25 | 2 | 2.77 | 2.17 | 2.86 | 8.59 | 2.29 |  | 3.44
|  | 2.5 | 3.39 | 2.66 | 3.35 | 10.21 | 2.68 |  | 4.08
|  | 3 | 3.98 | 3.13 | 3.77 | 11.63 | 3.02 |  | 4.65
|  | 3.5 | 4.55 | 3.57 | 4.12 | 12.87 | 3.3 |  | 5.15
|  | 4 | 5.08 | 3.99 | 4.4 | 13.93 | 3.52 |  | 5.57
| 30 | 2 | 2.97 | 2.32 | 4.36 | 9.74 | 2.91 |  | 3.9
|  | 2.5 | 3.64 | 2.86 | 5.16 | 11.62 | 3.44 |  | 4.65
|  | 3 | 4.28 | 3.36 | 5.86 | 13.29 | 3.9 |  | 5.32
|  | 3.5 | 4.9 | 3.85 | 6.45 | 14.77 | 4.3 |  | 5.91
|  | 4 | 5.48 | 4.3 | 6.96 | 16.05 | 4.64 |  | 6.42
| 35 | 2 | 3.17 | 2.49 | 6.24 | 10.9 | 3.57 |  | 4.36
|  | 2.5 | 3.89 | 3.09 | 7.43 | 13.03 | 4.24 |  | 5.21
|  | 3 | 4.58 | 3.6 | 8.47 | 14.95 | 4.84 |  | 5.98
|  | 3.5 | 5.25 | 4.12 | 9.4 | 16.66 | 5.37 |  | 6.66
|  | 4 | 5.88 | 4.62 | 10.2 | 18.17 | 5.83 |  | 7.27
| 40 | 2 | 3.37 | 2.65 | 8.52 | 12.05 | 4.28 |  | 4.82
|  | 2.5 | 4.14 | 3.25 | 10.18 | 14.44 | 5.09 |  | 5.78
|  | 3 | 4.88 | 3.83 | 11.67 | 16.61 | 5.84 |  | 6.64
|  | 3.5 | 5.6 | 4.39 | 13 | 18.56 | 6.5 |  | 7.42
|  | 4 | 6.28 | 4.93 | 14.18 | 20.29 | 7.09 |  | 8.12
60 | 25 | 2.5 | 3.89 | 3.05 | 3.99 | 16.34 | 3.19 |  | 5.45
|  | 3 | 4.58 | 3.6 | 4.5 | 18.73 | 3.6 |  | 6.24
|  | 3.5 | 5.25 | 4.12 | 4.93 | 20.86 | 3.95 |  | 6.95
|  | 4 | 5.88 | 4.62 | 5.29 | 22.74 | 4.23 |  | 7.59
|  | 5 | 7.07 | 5.55 | 5.8 | 25.75 | 4.64 |  | 8.58
| 30 | 2.5 | 4.14 | 3.25 | 6.11 | 18.41 | 4.07 |  | 6.13
|  | 3 | 4.88 | 3.83 | 6.96 | 21.17 | 4.64 |  | 7.06
|  | 3.5 | 5.6 | 4.39 | 7.69 | 23.66 | 5.13 |  | 7.89
|  | 4 | 6.28 | 4.93 | 8.32 | 25.88 | 5.55 |  | 8.63
|  | 5 | 7.57 | 5.94 | 9.3 | 29.54 | 6.19 |  | 9.85
| 40 | 3 | 5.48 | 4.3 | 13.73 | 26.05 | 6.86 |  | 8.68
|  | 3.5 | 6.3 | 4.94 | 15.34 | 29.25 | 7.67 |  | 9.75
|  | 4 | 7.08 | 5.56 | 16.78 | 32.16 | 8.39 |  | 10.72
|  | 5 | 8.57 | 6.73 | 12.17 | 37.12 | 9.59 |  | 12.37
70 | 30 | 3 | 5.48 | 4.3 | 8.05 | 31.49 | 5.37 |  | 9
|  | 3.5 | 6.3 | 4.94 | 8.92 | 35.35 | 5.95 |  | 10.1
|  | 4 | 7.08 | 5.56 | 9.68 | 38.84 | 6.45 |  | 11.1
|  | 5 | 8.57 | 6.73 | 10.87 | 44.78 | 7.25 |  | 12.79
|  | 6 | 9.94 | 7.8 | 11.67 | 49.39 | 7.78 |  | 14.11
| 40 | 3 | 6.08 | 4.78 | 15.79 | 38.23 | 7.89 |  | 10.92
|  | 3.5 | 7 | 5.49 | 17.68 | 43.1 | 8.84 |  | 12.31
|  | 4 | 7.88 | 6.19 | 19.38 | 47.56 | 9.69 |  | 13.59
|  | 5 | 9.57 | 7.51 | 22.25 | 55.36 | 11.13 |  | 15.82
|  | 6 | 11.14 | 8.75 | 24.47 | 61.71 | 12.23 |  | 17.63
| 50 | 3 | 6.68 | 5.25 | 26.56 | 44.97 | 10.63 |  | 12.85
|  | 3.5 | 7.7 | 6.04 | 29.93 | 50.84 | 11.97 |  | 14.53
|  | 4 | 8.68 | 6.82 | 33.02 | 56.29 | 13.21 |  | 16.08
|  | 5 | 10.57 | 8.3 | 38.42 | 65.94 | 15.37 |  | 18.84
|  | 6 | 12.34 | 9.69 | 42.83 | 74.03 | 17.13 |  | 21.15
80 | 40 | 3 | 6.68 | 5.25 | 17.84 | 53.46 | 8.92 |  | 13.36
|  | 3.5 | 7.7 | 6.04 | 20.02 | 60.44 | 10.01 |  | 15.11
|  | 4 | 8.68 | 6.82 | 21.98 | 66.91 | 10.99 |  | 16.73
|  | 5 | 10.57 | 8.3 | 25.34 | 78.38 | 12.67 |  | 19.6
|  | 6 | 12.34 | 9.69 | 27.97 | 87.97 | 13.99 |  | 21.99
|  | 7 | 14 | 10.99 | 29.94 | 95.77 | 14.97 |  | 23.94
| 50 | 3 | 7.28 | 5.72 | 29.88 | 62.35 | 11.95 |  | 15.59
|  | 3.5 | 8.4 | 6.59 | 33.72 | 70.69 | 13.49 |  | 17.67
|  | 4 | 9.48 | 7.44 | 37.26 | 78.48 | 14.91 |  | 19.62
| 60 | 3.5 | 9.1 | 7.14 | 51.63 | 80.94 | 17.21 |  | 20.23
|  | 4 | 10.28 | 8.07 | 57.29 | 90.04 | 19.1 |  | 22.51
|  | 5 | 12.57 | 9.87 | 67.46 | 106.55 | 22.49 |  | 26.64
|  | 6 | 14.74 | 11.57 | 76.16 | 120.9 | 25.39 |  | 30.22
|  | 7 | 16.8 | 13.19 | 83.48 | 133.19 | 27.83 |  | 33.3
90 | 40 | 3.5 | 8.4 | 6.59 | 22.36 | 81.64 | 11.18 |  | 18.14
|  | 4 | 9.48 | 7.44 | 24.59 | 90.61 | 12.29 |  | 20.13
|  | 5 | 11.57 | 9.08 | 28.42 | 106.7 | 14.21 |  | 23.71
|  | 6 | 13.54 | 10.63 | 31.48 | 120.4 | 15.74 |  | 26.75
|  | 7 | 15.4 | 12.09 | 33.81 | 13.85 | 16.91 |  | 29.3
| 60 | 4 | 11.08 | 8.7 | 63.57 | 120.2 | 21.19 |  | 26.71
|  | 5 | 13.57 | 10.65 | 75.04 | 142.8 | 25.01 |  | 31.75
|  | 6 | 15.94 | 12.51 | 84.94 | 162.8 | 28.31 |  | 36.18
|  | 7 | 18.2 | 14.29 | 93.37 | 180.2 | 31.12 |  | 40.04
100 | 40 | 4 | 10.28 | 8.07 | 27.2 | 119 | 13.59 |  | 23.81
|  | 5 | 12.57 | 9.87 | 31.5 | 140.7 | 15.75 |  | 28.16
|  | 6 | 14.74 | 11.57 | 34.98 | 159.6 | 17.49 |  | 31.92
|  | 7 | 16.8 | 13.19 | 37.68 | 175.6 | 18.84 |  | 35.12
| 50 | 4 | 11.08 | 8.7 | 45.75 | 137.5 | 18.3 |  | 27.5
|  | 5 | 13.57 | 10.65 | 53.67 | 163.4 | 21.47 |  | 32.67
|  | 6 | 15.94 | 12.51 | 60.37 | 186.1 | 24.15 |  | 37.23
|  | 7 | 18.2 | 14.29 | 65.92 | 205.9 | 26.37 |  | 41.19
| 70 | 4 | 12.68 | 9.96 | 99.9 | 174.4 | 28.54 |  | 34.87
|  | 5 | 15.57 | 12.22 | 118.8 | 208.5 | 33.96 |  | 41.71
|  | 6 | 18.34 | 14.4 | 135.6 | 239.2 | 38.76 |  | 47.85
|  | 7 | 21 | 16.48 | 150.5 | 266.6 | 42.97 |  | 53.32
110 | 40 | 4 | 11.08 | 8.7 | 29.79 | 152.6 | 14.89 |  | 27.75
|  | 5 | 13.57 | 10.65 | 34.59 | 181.2 | 17.29 |  | 32.94
|  | 6 | 15.94 | 12.51 | 38.48 | 206.4 | 19.24 |  | 37.49
|  | 7 | 18.2 | 14.29 | 41.55 | 227.8 | 20.77 |  | 41.42
| 50 | 4 | 11.88 | 9.33 | 49.99 | 175.1 | 20 |  | 31.84
|  | 5 | 14.57 | 11.44 | 58.75 | 208.7 | 23.5 |  | 37.95
|  | 6 | 17.14 | 13.46 | 66.21 | 238.6 | 26.48 |  | 43.39
|  | 7 | 19.6 | 15.38 | 72.45 | 265 | 28.98 |  | 48.18
| 60 | 4 | 12.68 | 9.96 | 76.14 | 197.6 | 25.38 |  | 35.92
|  | 5 | 15.57 | 12.22 | 90.21 | 236.3 | 30.07 |  | 42.97
|  | 6 | 18.34 | 14.4 | 102.5 | 271.1 | 34.17 |  | 49.3
|  | 7 | 21 | 16.48 | 113.14 | 302.1 | 37.71 |  | 54.94
120 | 40 | 5 | 14.57 | 11.44 | 37.67 | 228.3 | 18.84 |  | 38.05
|  | 6 | 17.14 | 13.46 | 42 | 260.7 | 20.99 |  | 43.45
|  | 7 | 19.6 | 15.38 | 45.42 | 289 | 22.71 |  | 48.18
|  | 8 | 21.94 | 17.22 | 48.03 | 313.5 | 24.02 |  | 52.25
| 60 | 5 | 16.57 | 13 | 97.79 | 294.5 | 32.6 |  | 49.08
|  | 6 | 19.54 | 15.34 | 111.2 | 338.7 | 37.1 |  | 56.46
|  | 7 | 22.4 | 17.58 | 123 | 378.5 | 41.01 |  | 63.09
|  | 8 | 25.14 | 19.73 | 133.1 | 414 | 44.37 |  | 69
| 80 | 5 | 18.57 | 14.58 | 191 | 360.6 | 47.76 |  | 60.11
|  | 6 | 21.94 | 17.22 | 219.7 | 416.8 | 54.92 |  | 69.47
|  | 7 | 25.2 | 19.78 | 245.4 | 468 | 61.36 |  | 78.01
|  | 8 | 28.34 | 22.25 | 268.4 | 514.5 | 67.11 |  | 85.76
140 | 60 | 5 | 18.57 | 14.58 | 112.9 | 436.2 | 37.65 |  | 62.31
|  | 6 | 21.94 | 17.22 | 128.8 | 503.9 | 42.95 |  | 71.99
|  | 7 | 25.2 | 19.78 | 142.8 | 565.6 | 47.6 |  | 80.8
|  | 8 | 28.34 | 22.25 | 154.9 | 621.5 | 51.64 |  | 88.78
| 80 | 5 | 20.57 | 16.15 | 219.2 | 527.3 | 54.8 |  | 75.33
|  | 6 | 24.34 | 19.11 | 252.6 | 611.7 | 63.15 |  | 87.39
|  | 7 | 28 | 21.98 | 282.8 | 689.6 | 70.71 |  | 98.51
|  | 8 | 31.54 | 24.76 | 310.1 | 761.1 | 77.53 |  | 108.7
| 120 | 6 | 29.14 | 22.88 | 650.9 | 827.3 | 108.5 |  | 118.2
|  | 7 | 33.6 | 26.37 | 736.5 | 937.4 | 122.7 |  | 133.9
|  | 8 | 37.94 | 29.78 | 816.1 | 1040 | 136 |  | 148.6
|  | 9 | 42.17 | 33.1 | 889.9 | 1135 | 148.3 |  | 162.3
| 80 | 6 | 25.54 | 20.05 | 269.1 | 727.1 | 67.27 |  | 96.95
|  | 7 | 29.4 | 23.08 | 301.6 | 821 | 75.39 |  | 109.5
150 |  | 8 | 33.14 | 26.01 | 303.9 | 907.6 | 82.73 |  | 121
|  | 9 | 36.77 | 28.86 | 357.2 | 987.1 | 89.32 |  | 131.6
|  | 10 | 40.28 | 31.62 | 380.7 | 1060 | 95.18 |  | 141.3
|  | 6 | 27.94 | 21.93 | 451.6 | 851.6 | 90.32 |  | 131.5
|  | 7 | 32.2 | 25.28 | 509.2 | 964.2 | 101.8 |  | 128.6
| 100 | 8 | 36.34 | 28.53 | 562.3 | 1069 | 112.5 |  | 142.5
|  | 9 | 40.37 | 31.69 | 611 | 1166 | 122.2 |  | 155.5
|  | 10 | 44.28 | 34.76 | 655.4 | 1256 | 131.1 |  | 167.5
180 | 80 | 7 | 33.6 | 26.37 | 357.7 | 1306 | 89.42 |  | 145.1
|  | 8 | 37.94 | 29.78 | 393.4 | 1449 | 98.35 |  | 161.1
|  | 9 | 42.17 | 33.1 | 425.7 | 1583 | 106.4 |  | 175.9
|  | 10 | 46.28 | 36.33 | 454.7 | 1707 | 113.7 |  | 189.7
|  | 12 | 54.17 | 42.52 | 503.6 | 1926 | 125.9 |  | 214
| 100 | 8 | 41.14 | 32.29 | 664.1 | 1686 | 132.8 |  | 187.4
|  | 9 | 45.77 | 35.93 | 723.1 | 1846 | 144.6 |  | 205.2
|  | 10 | 50.28 | 39.47 | 777.4 | 1996 | 155.5 |  | 221.8
|  | 12 | 58.97 | 46.29 | 872.3 | 2265 | 174.5 |  | 251.7
| 150 | 8 | 49.14 | 38.57 | 1714 | 2279 | 228.7 |  | 253.2
|  | 9 | 54.77 | 42.99 | 1883 | 2505 | 251.1 |  | 278.3
|  | 10 | 60.28 | 47.32 | 2041 | 2720 | 272.2 |  | 302.2
|  | 12 | 70.97 | 55.71 | 2331 | 3114 | 310.8 |  | 346
Трубы специальных размеров
28 | 25 | 1.5 | 1.46 | 1.15 | 1.37 | 1.64 |  | 1.1 | 1.2
28 | 25 | 2 | 1.89 | 1.49 | 1.69 | 2.03 |  | 1.35 | 1.45
28 | 25 | 2.5 | 2.29 | 1.8 | 1.96 | 2.35 |  | 1.56 | 1.68
40 | 25 | 1.5 | 1.82 | 1.43 | 1.87 | 3.9 |  | 1.49 | 1.95
40 | 28 | l,5 | 1.91 | 1.5 | 2.43 | 4.23 |  | 1.73 | 2.11
40 | 28 | 2 | 2.49 | 1.95 | 3.04 | 5.34 |  | 2.17 | 2.67
40 | 28 | 2.5 | 3.04 | 2.39 | 3.57 | 6.31 |  | 2.55 | 3.15
70 | 50 | 7 | 14 | 10.99 | 46.33 | 80.65 |  | 18.53 | 23.04
90 | 50 | 3 | 7.88 | 6.19 | 33.2 | 83.38 |  | 13.28 | 18.53
140 | 60 | 3 | 11.48 | 9.02 | 74.83 | 281.8 |  | 24.94 | 40.26
150 | 60 | 7 | 26.6 | 20.88 | 152.7 | 677.7 |  | 50.9 | 90.36
160 | 130 | 8 | 42.74 | 33.55 | 1107 | 1533 |  | 170.3 | 191.6
180 | 145 | 20 | 107.13 | 84.1 | 2891 | 4131 |  | 398.9 | 459
190 | 120 | 12 | 66.17 | 51.94 | 1429 | 2987 |  | 238.2 | 314.5
196 | 170 | 18 | 113.24 | 88.99 | 4443 | 5594 |  | 522.8 | 570.8
200 | 120 | 8 | 47.54 | 37.32 | 1117 | 2495 |  | 186.3 | 249.5
230 | 100 | 8 | 49.14 | 38.57 | 833.8 | 3138 |  | 166.8 | 272.8
Примечания:
1. Масса труб вычислена при плотности стали 7,85 г/см
.
2. Статические характеристики труб рассчитаны для
= 1,5.
3. Размеры труб, взятые в скобки, нерекомендуемые.
4. По согласованию изготовителя с потребителем допускается изготовление труб других размеров.
(Измененная редакция, Изм. № 3).
Примеры условных обозначений
Трубы наружными размерами А = 40 мм, В = 25 мм с толщиной стенки 3 мм, длиной, кратной 1250 мм, из стали марки 10, группы В ГОСТ 13663-86:
40 х 25 х 3 х 1250 кр ГОСТ 8645-68
Труба --------------------------------------------------
В 10 ГОСТ 13663-86
То же, мерной длиной 6000 мм:
40 х 25 х 3 х 6000 ГОСТ 8645-68
Труба ---------------------------------------------
В 10 ГОСТ 13663-86
То же, немерной длины:
40 х 25 х 3 ГОСТ 8645-68
Труба -------------------------------------
В 10 ГОСТ 13663-86
(Измененная редакция, Изм. № 1, 2, 3).